## Probendimensionen
Programm zur Berechnung der Probenparameter
Probenform | Rechteck
Auftrags-Nr.: | 5.22/430
Material : | S355J2 + N
Eingabe nur in die farblich gekennzeichneten Felder
Proben- Nr. | ERX1
Werte | Dicke | Breite | Länge | Gewicht
| [mm] | [mm] | [mm] | [g]
1 | 2.995 | 9.08 | 100.07 | 21.348
2 | 2.994 | 9.077 | 100.08 | 21.34799
3 | 2.995 | 9.077
4 | 2.993 | 9.083
5 | 2.995 | 9.092
6
7
8
Standardabw. | 0.0008 | 0.005564171 | 0.005 | 5e-06
Anzahl Messwerte | 5 | 5 | 2 | 2
Mittelwert | 2.9944 | 9.0818 | 100.075 | 21.347995
rel. Fehler | 0.00026717 | 0.00061267 | 4.996e-05 | 2.3e-07
Volumen | 2.72149378 | +/- | 0.001824092 | [cm3]
Dichte | 7.84421965 | +/- | 0.005257619 | [g/cm3]
Parameter | Wert | Fehler | DIN | ASTM
|  | relativ | Parallelität | Fehler
|  | % | erfüllt | erfüllt:
Masse [g] | 21.348 | 0
Länge [mm] | 100.08 | 0.005 | ja | ja
Breite [mm] | 9.082 | 0.061 | ja | ja
Dicke [mm] | 2.994 | 0.027 | ja | ja
Volumen [cm3] | 2.721 | 0.06702539
Dichte [g/cm3] | 7.844 | 0.0670254
Messmittel:
Bügelmessschraube Vogel IP54, Id.-Nr 140219042
Messschieber Mitutoyo 500-312 (CD 20D)(Nr.7015071); Inv.-Nr. e 41069
Waage Sartorius BP210D-0CE (Nr. 60403839); Inv. 97020471
Datum: |  | Datum:
Prüfleiter: |  | Prüfer:

## E-Modul_rechteck
E-Modulbestimmung nach ASTM E 1875 mit Berücksichtigung der thermischen Ausdehnung
Biegeresonanz eines Probekörpers mit rechteckigem Querschnitt
Eingabe nur in die farblich gekennzeichneten Felder
Auftrags-Nr.: | 5.22/430
Material: | S355J2 + N
Proben-Nr: | ERX1
Größen | Temperatur [°C]
| 24 | 24
alpha (1/K)
m (g) | 21.348 | 21.348
L (mm) | 100.08 | 100.08
b-Breite (mm) | 9.082 | 9.082
t-Dicke (mm) | 2.994 | 2.994
ff (Hz) fk | 1588.627 | 1587.428
ff (Hz) hk | 4700.015 | 4698.493
T1 (fk) | 1.005893 | 1.005893
T1 (hk) | 1.058992 | 1.058989
µ | 0.3103146 | 0.3102189
E fk (GPa) | 210.9496 | 210.6313
E hk (GPa) | 211.2586 | 211.1213
Mittelwert (GPa) | 211.1041 | 210.8763
Versuchs-Nr. | 1 | 2 | 3 | 4 | 5 | 6 | 7 | 8 | 9 | 10
Konditionen | Ges. Spek. | Einzelscan
Bemerkung:
Datum: | [5 empty] | Datum:
Prüferleiter: | [5 empty] | Prüfer:

## G-Modul_rechteck
G-Modulbestimmung nach ASTM E 1875 mit Berücksichtigung der thermischen Ausdehnung
Torsionsresonanz eines Probekörpers mit rechteckigem Querschnitt
Eingabe nur in die farblich gekennzeichneten Felder
Auftrags-Nr.: | 5.22/430
Material: | S355J2 + N
Proben-Nr: | ERX1
Größen | Temperatur [°C]
| 24 | 24
alpha (1/K) |  | 0 | 0 | 0 | 0 | 0 | 0 | 0 | 0 | 0
m (g) | 21.348 | 21.348
L (mm) | 100.08 | 100.08
b-Breite (mm) | 9.082 | 9.082
t-Dicke (mm) | 2.994 | 2.994
ft (Hz) | 8950.895 | 8944.466
B | 3.218076 | 3.218076
A | 0.006670578 | 0.006670578
G (GPa) | 80.49577 | 80.38018
E fk (GPa) | 210.9496 | 210.6313
µ | 0.3103146 | 0.3102189
Versuchs-Nr. | 1 | 2 | 3 | 4 | 5 | 6 | 7 | 8 | 9 | 10
Konditionen
Bemerkung:
Datum: | [5 empty] | Datum:
Prüferleiter | [5 empty] | Prüfer:

## E-Modul_rund
E-Modulbestimmung nach ASTM E 1875 mit Berücksichtigung der thermischen Ausdehnung
Biegeresonanz eines Probekörpers mit rundem Querschnitt
Eingabe nur in die farblich gekennzeichneten Felder
Auftrags-Nr.: | 5.22/430
Material: | S355J2 + N
Proben-Nr: | ERX1
Größen | Temperatur [°C]
24
alpha (1/K)
m (g)
L (mm)
D (mm)
ff (Hz)
T1'
µ
E (GPa)
Versuchs-Nr. | 1 | 2 | 3 | 4 | 5 | 6 | 7 | 8 | 9 | 10
Konditionen
Bemerkungen
Datum: | [5 empty] | Datum:
Prüfleiter: | [5 empty] | Prüfer:

## G-Modul_rund
G-Modulbestimmung nach ASTM E 1875 mit Berücksichtigung der thermischen Ausdehnung
Torsionsresonanz eines Probekörpers mit rundem Querschnitt
Eingabe nur in die farblich gekennzeichneten Felder
Auftrags-Nr.: | 5.22/430
Material: | S355J2 + N
Proben-Nr: | ERX1
Größen | Temperatur [°C]
24
alpha (1/K)
m (g)
L (mm)
D (mm)
ft (Hz)
G (GPa)
E (GPa)
µ
Versuchs-Nr. | 1 | 2 | 3 | 4 | 5 | 6 | 7 | 8 | 9 | 10
Konditionen
Bemerkungen
Datum: | [5 empty] | Datum:
Prüfleiter: | [5 empty] | Prüfer: