## Probendimensionen
Programm zur Berechnung der Probenparameter
Probenform | Rechteck
Auftrags-Nr.: | 5.22/430
Material : | S355J2 + N
Eingabe nur in die farblich gekennzeichneten Felder
Proben- Nr. | ERX2
Werte | Dicke | Breite | Länge | Gewicht
| [mm] | [mm] | [mm] | [g]
1 | 3.002 | 9.063 | 100.05 | 21.36185
2 | 3.002 | 9.063 | 100.05 | 21.36184
3 | 3.002 | 9.064
4 | 3.001 | 9.071
5 | 3.001 | 9.075
6
7
8
Standardabw. | 0.0004898979 | 0.004915282 | 0 | 5e-06
Anzahl Messwerte | 5 | 5 | 2 | 2
Mittelwert | 3.0016 | 9.0672 | 100.05 | 21.361845
rel. Fehler | 0.00016321 | 0.00054209 | 0 | 2.3e-07
Volumen | 2.72297156 | +/- | 0.001541546 | [cm3]
Dichte | 7.84504888 | +/- | 0.004441289 | [g/cm3]
Parameter | Wert | Fehler | DIN | ASTM
|  | relativ | Parallelität | Fehler
|  | % | erfüllt | erfüllt:
Masse [g] | 21.362 | 0
Länge [mm] | 100.05 | 0 | ja | ja
Breite [mm] | 9.067 | 0.054 | ja | ja
Dicke [mm] | 3.002 | 0.016 | ja | ja
Volumen [cm3] | 2.723 | 0.05661264
Dichte [g/cm3] | 7.845 | 0.05661264
Messmittel:
Bügelmessschraube Vogel IP54, Id.-Nr 140219042
Messschieber Mitutoyo 500-312 (CD 20D)(Nr.7015071); Inv.-Nr. e 41069
Waage Sartorius BP210D-0CE (Nr. 60403839); Inv. 97020471
Datum: |  | Datum:
Prüfleiter: |  | Prüfer:

## E-Modul_rechteck
E-Modulbestimmung nach ASTM E 1875 mit Berücksichtigung der thermischen Ausdehnung
Biegeresonanz eines Probekörpers mit rechteckigem Querschnitt
Eingabe nur in die farblich gekennzeichneten Felder
Auftrags-Nr.: | 5.22/430
Material: | S355J2 + N
Proben-Nr: | ERX2
Größen | Temperatur [°C]
| 24 | 24
alpha (1/K)
m (g) | 21.362 | 21.362
L (mm) | 100.05 | 100.05
b-Breite (mm) | 9.067 | 9.067
t-Dicke (mm) | 3.002 | 3.002
ff (Hz) fk | 1598.579 | 1598.747
ff (Hz) hk | 4704.533 | 4707.067
T1 (fk) | 1.005928 | 1.005928
T1 (hk) | 1.059881 | 1.059874
µ | 0.3431138 | 0.3429237
E fk (GPa) | 212.2039 | 212.2485
E hk (GPa) | 212.2767 | 212.5041
Mittelwert (GPa) | 212.2403 | 212.3763
Versuchs-Nr. | 1 | 2 | 3 | 4 | 5 | 6 | 7 | 8 | 9 | 10
Konditionen | Ges. Spek. | Einzelscan
Bemerkung:
Datum: | [5 empty] | Datum:
Prüferleiter: | [5 empty] | Prüfer:

## G-Modul_rechteck
G-Modulbestimmung nach ASTM E 1875 mit Berücksichtigung der thermischen Ausdehnung
Torsionsresonanz eines Probekörpers mit rechteckigem Querschnitt
Eingabe nur in die farblich gekennzeichneten Felder
Auftrags-Nr.: | 5.22/430
Material: | S355J2 + N
Proben-Nr: | ERX2
Größen | Temperatur [°C]
| 24 | 24
alpha (1/K) |  | 0 | 0 | 0 | 0 | 0 | 0 | 0 | 0 | 0
m (g) | 21.362 | 21.362
L (mm) | 100.05 | 100.05
b-Breite (mm) | 9.067 | 9.067
t-Dicke (mm) | 3.002 | 3.002
ft (Hz) | 8899.446 | 8901.011
B | 3.196707 | 3.196707
A | 0.006613787 | 0.006613787
G (GPa) | 78.99701 | 79.02479
E fk (GPa) | 212.2039 | 212.2485
µ | 0.3431138 | 0.3429237
Versuchs-Nr. | 1 | 2 | 3 | 4 | 5 | 6 | 7 | 8 | 9 | 10
Konditionen
Bemerkung:
Datum: | [5 empty] | Datum:
Prüferleiter | [5 empty] | Prüfer:

## E-Modul_rund
E-Modulbestimmung nach ASTM E 1875 mit Berücksichtigung der thermischen Ausdehnung
Biegeresonanz eines Probekörpers mit rundem Querschnitt
Eingabe nur in die farblich gekennzeichneten Felder
Auftrags-Nr.: | 5.22/430
Material: | S355J2 + N
Proben-Nr: | ERX2
Größen | Temperatur [°C]
24
alpha (1/K)
m (g)
L (mm)
D (mm)
ff (Hz)
T1'
µ
E (GPa)
Versuchs-Nr. | 1 | 2 | 3 | 4 | 5 | 6 | 7 | 8 | 9 | 10
Konditionen
Bemerkungen
Datum: | [5 empty] | Datum:
Prüfleiter: | [5 empty] | Prüfer:

## G-Modul_rund
G-Modulbestimmung nach ASTM E 1875 mit Berücksichtigung der thermischen Ausdehnung
Torsionsresonanz eines Probekörpers mit rundem Querschnitt
Eingabe nur in die farblich gekennzeichneten Felder
Auftrags-Nr.: | 5.22/430
Material: | S355J2 + N
Proben-Nr: | ERX2
Größen | Temperatur [°C]
24
alpha (1/K)
m (g)
L (mm)
D (mm)
ft (Hz)
G (GPa)
E (GPa)
µ
Versuchs-Nr. | 1 | 2 | 3 | 4 | 5 | 6 | 7 | 8 | 9 | 10
Konditionen
Bemerkungen
Datum: | [5 empty] | Datum:
Prüfleiter: | [5 empty] | Prüfer: