## Probendimensionen
Programm zur Berechnung der Probenparameter
Probenform | Rechteck
Auftrags-Nr.: | 5.22/430
Material : | S355J2 + N
Eingabe nur in die farblich gekennzeichneten Felder
Proben- Nr. | ERY1
Werte | Dicke | Breite | Länge | Gewicht
| [mm] | [mm] | [mm] | [g]
1 | 2.996 | 9.079 | 100.07 | 21.36051
2 | 2.996 | 9.077 | 100.08 | 21.36053
3 | 2.995 | 9.078
4 | 2.995 | 9.083
5 | 2.995 | 9.1
6
7
8
Standardabw. | 0.0004898979 | 0.008546344 | 0.005 | 1e-05
Anzahl Messwerte | 5 | 5 | 2 | 2
Mittelwert | 2.9954 | 9.0834 | 100.075 | 21.36052
rel. Fehler | 0.00016355 | 0.00094088 | 4.996e-05 | 4.7e-07
Volumen | 2.72288227 | +/- | 0.002603878 | [cm3]
Dichte | 7.84481953 | +/- | 0.007501961 | [g/cm3]
Parameter | Wert | Fehler | DIN | ASTM
|  | relativ | Parallelität | Fehler
|  | % | erfüllt | erfüllt:
Masse [g] | 21.361 | 0
Länge [mm] | 100.08 | 0.005 | ja | ja
Breite [mm] | 9.083 | 0.094 | ja | ja
Dicke [mm] | 2.995 | 0.016 | ja | ja
Volumen [cm3] | 2.723 | 0.09562948
Dichte [g/cm3] | 7.845 | 0.09562949
Messmittel:
Bügelmessschraube Vogel IP54, Id.-Nr 140219042
Messschieber Mitutoyo 500-312 (CD 20D)(Nr.7015071); Inv.-Nr. e 41069
Waage Sartorius BP210D-0CE (Nr. 60403839); Inv. 97020471
Datum: |  | Datum:
Prüfleiter: |  | Prüfer:

## E-Modul_rechteck
E-Modulbestimmung nach ASTM E 1875 mit Berücksichtigung der thermischen Ausdehnung
Biegeresonanz eines Probekörpers mit rechteckigem Querschnitt
Eingabe nur in die farblich gekennzeichneten Felder
Auftrags-Nr.: | 5.22/430
Material: | S355J2 + N
Proben-Nr: | ERY1
Größen | Temperatur [°C]
| 24 | 24
alpha (1/K)
m (g) | 21.361 | 21.361
L (mm) | 100.08 | 100.08
b-Breite (mm) | 9.083 | 9.083
t-Dicke (mm) | 2.995 | 2.995
ff (Hz) fk | 1606.61 | 1608.28
ff (Hz) hk | 4755.13 | 4755.856
T1 (fk) | 1.005897 | 1.005897
T1 (hk) | 1.059963 | 1.060178
µ | 0.3403837 | 0.3468187
E fk (GPa) | 215.6447 | 216.0933
E hk (GPa) | 216.4287 | 216.5388
Mittelwert (GPa) | 216.0367 | 216.316
Versuchs-Nr. | 1 | 2 | 3 | 4 | 5 | 6 | 7 | 8 | 9 | 10
Konditionen | Ges. Spek. | Einzelscan
Bemerkung:
Datum: | [5 empty] | Datum:
Prüferleiter: | [5 empty] | Prüfer:

## G-Modul_rechteck
G-Modulbestimmung nach ASTM E 1875 mit Berücksichtigung der thermischen Ausdehnung
Torsionsresonanz eines Probekörpers mit rechteckigem Querschnitt
Eingabe nur in die farblich gekennzeichneten Felder
Auftrags-Nr.: | 5.22/430
Material: | S355J2 + N
Proben-Nr: | ERY1
Größen | Temperatur [°C]
| 24 | 24
alpha (1/K) |  | 0 | 0 | 0 | 0 | 0 | 0 | 0 | 0 | 0
m (g) | 21.361 | 21.361
L (mm) | 100.08 | 100.08
b-Breite (mm) | 9.083 | 9.083
t-Dicke (mm) | 2.995 | 2.995
ft (Hz) | 8948.668 | 8936.544
B | 3.216965 | 3.216965
A | 0.006667636 | 0.006667636
G (GPa) | 80.44142 | 80.2236
E fk (GPa) | 215.6447 | 216.0933
µ | 0.3403837 | 0.3468187
Versuchs-Nr. | 1 | 2 | 3 | 4 | 5 | 6 | 7 | 8 | 9 | 10
Konditionen
Bemerkung:
Datum: | [5 empty] | Datum:
Prüferleiter | [5 empty] | Prüfer:

## E-Modul_rund
E-Modulbestimmung nach ASTM E 1875 mit Berücksichtigung der thermischen Ausdehnung
Biegeresonanz eines Probekörpers mit rundem Querschnitt
Eingabe nur in die farblich gekennzeichneten Felder
Auftrags-Nr.: | 5.22/430
Material: | S355J2 + N
Proben-Nr: | ERY1
Größen | Temperatur [°C]
24
alpha (1/K)
m (g)
L (mm)
D (mm)
ff (Hz)
T1'
µ
E (GPa)
Versuchs-Nr. | 1 | 2 | 3 | 4 | 5 | 6 | 7 | 8 | 9 | 10
Konditionen
Bemerkungen
Datum: | [5 empty] | Datum:
Prüfleiter: | [5 empty] | Prüfer:

## G-Modul_rund
G-Modulbestimmung nach ASTM E 1875 mit Berücksichtigung der thermischen Ausdehnung
Torsionsresonanz eines Probekörpers mit rundem Querschnitt
Eingabe nur in die farblich gekennzeichneten Felder
Auftrags-Nr.: | 5.22/430
Material: | S355J2 + N
Proben-Nr: | ERY1
Größen | Temperatur [°C]
24
alpha (1/K)
m (g)
L (mm)
D (mm)
ft (Hz)
G (GPa)
E (GPa)
µ
Versuchs-Nr. | 1 | 2 | 3 | 4 | 5 | 6 | 7 | 8 | 9 | 10
Konditionen
Bemerkungen
Datum: | [5 empty] | Datum:
Prüfleiter: | [5 empty] | Prüfer: