## Probendimensionen
Programm zur Berechnung der Probenparameter
Probenform | Rechteck
Auftrags-Nr.: | 5.22/430
Material : | S355J2 + N
Eingabe nur in die farblich gekennzeichneten Felder
Proben- Nr. | ERY2
Werte | Dicke | Breite | Länge | Gewicht
| [mm] | [mm] | [mm] | [g]
1 | 2.995 | 9.086 | 100.05 | 21.36676
2 | 2.996 | 9.081 | 100.05 | 21.36673
3 | 2.996 | 9.082
4 | 2.995 | 9.087
5 | 2.996 | 9.097
6
7
8
Standardabw. | 0.0004898979 | 0.005678028 | 0 | 1.5e-05
Anzahl Messwerte | 5 | 5 | 2 | 2
Mittelwert | 2.9956 | 9.0866 | 100.05 | 21.366745
rel. Fehler | 0.00016354 | 0.00062488 | 0 | 7e-07
Volumen | 2.72334289 | +/- | 0.001759078 | [cm3]
Dichte | 7.84577847 | +/- | 0.005067795 | [g/cm3]
Parameter | Wert | Fehler | DIN | ASTM
|  | relativ | Parallelität | Fehler
|  | % | erfüllt | erfüllt:
Masse [g] | 21.367 | 0
Länge [mm] | 100.05 | 0 | ja | ja
Breite [mm] | 9.087 | 0.062 | ja | ja
Dicke [mm] | 2.996 | 0.016 | ja | ja
Volumen [cm3] | 2.723 | 0.0645926
Dichte [g/cm3] | 7.846 | 0.06459263
Messmittel:
Bügelmessschraube Vogel IP54, Id.-Nr 140219042
Messschieber Mitutoyo 500-312 (CD 20D)(Nr.7015071); Inv.-Nr. e 41069
Waage Sartorius BP210D-0CE (Nr. 60403839); Inv. 97020471
Datum: |  | Datum:
Prüfleiter: |  | Prüfer:

## E-Modul_rechteck
E-Modulbestimmung nach ASTM E 1875 mit Berücksichtigung der thermischen Ausdehnung
Biegeresonanz eines Probekörpers mit rechteckigem Querschnitt
Eingabe nur in die farblich gekennzeichneten Felder
Auftrags-Nr.: | 5.22/430
Material: | S355J2 + N
Proben-Nr: | ERY2
Größen | Temperatur [°C]
| 24 | 24
alpha (1/K)
m (g) | 21.367 | 21.367
L (mm) | 100.05 | 100.05
b-Breite (mm) | 9.087 | 9.087
t-Dicke (mm) | 2.996 | 2.996
ff (Hz) fk | 1607.396 | 1606.268
ff (Hz) hk | 4755.13 | 4753.821
T1 (fk) | 1.005905 | 1.005905
T1 (hk) | 1.059859 | 1.059831
µ | 0.334557 | 0.3337012
E fk (GPa) | 215.4131 | 215.1109
E hk (GPa) | 215.916 | 215.7915
Mittelwert (GPa) | 215.6646 | 215.4512
Versuchs-Nr. | 1 | 2 | 3 | 4 | 5 | 6 | 7 | 8 | 9 | 10
Konditionen | Ges. Spek. | Einzelscan
Bemerkung:
Datum: | [5 empty] | Datum:
Prüferleiter: | [5 empty] | Prüfer:

## G-Modul_rechteck
G-Modulbestimmung nach ASTM E 1875 mit Berücksichtigung der thermischen Ausdehnung
Torsionsresonanz eines Probekörpers mit rechteckigem Querschnitt
Eingabe nur in die farblich gekennzeichneten Felder
Auftrags-Nr.: | 5.22/430
Material: | S355J2 + N
Proben-Nr: | ERY2
Größen | Temperatur [°C]
| 24 | 24
alpha (1/K) |  | 0 | 0 | 0 | 0 | 0 | 0 | 0 | 0 | 0
m (g) | 21.367 | 21.367
L (mm) | 100.05 | 100.05
b-Breite (mm) | 9.087 | 9.087
t-Dicke (mm) | 2.996 | 2.996
ft (Hz) | 8966.189 | 8962.771
B | 3.217493 | 3.217493
A | 0.006669035 | 0.006669035
G (GPa) | 80.70585 | 80.64433
E fk (GPa) | 215.4131 | 215.1109
µ | 0.334557 | 0.3337012
Versuchs-Nr. | 1 | 2 | 3 | 4 | 5 | 6 | 7 | 8 | 9 | 10
Konditionen
Bemerkung:
Datum: | [5 empty] | Datum:
Prüferleiter | [5 empty] | Prüfer:

## E-Modul_rund
E-Modulbestimmung nach ASTM E 1875 mit Berücksichtigung der thermischen Ausdehnung
Biegeresonanz eines Probekörpers mit rundem Querschnitt
Eingabe nur in die farblich gekennzeichneten Felder
Auftrags-Nr.: | 5.22/430
Material: | S355J2 + N
Proben-Nr: | ERY2
Größen | Temperatur [°C]
24
alpha (1/K)
m (g)
L (mm)
D (mm)
ff (Hz)
T1'
µ
E (GPa)
Versuchs-Nr. | 1 | 2 | 3 | 4 | 5 | 6 | 7 | 8 | 9 | 10
Konditionen
Bemerkungen
Datum: | [5 empty] | Datum:
Prüfleiter: | [5 empty] | Prüfer:

## G-Modul_rund
G-Modulbestimmung nach ASTM E 1875 mit Berücksichtigung der thermischen Ausdehnung
Torsionsresonanz eines Probekörpers mit rundem Querschnitt
Eingabe nur in die farblich gekennzeichneten Felder
Auftrags-Nr.: | 5.22/430
Material: | S355J2 + N
Proben-Nr: | ERY2
Größen | Temperatur [°C]
24
alpha (1/K)
m (g)
L (mm)
D (mm)
ft (Hz)
G (GPa)
E (GPa)
µ
Versuchs-Nr. | 1 | 2 | 3 | 4 | 5 | 6 | 7 | 8 | 9 | 10
Konditionen
Bemerkungen
Datum: | [5 empty] | Datum:
Prüfleiter: | [5 empty] | Prüfer: