## Ergebnisse Gesamt Resonanz
E- und G-Modul nach ASTM E 1875:2020 Messung bei Raumtemperatur an Luft
Materialbezeichnung: S355J2 + N
Versuchsdurchführung und verwendete Prüfmittel:
Raumtemperatureinrichtung vom ELASTOTRON 2000 (Fa. HTM Reetz Berlin)
HP Network Analyzer
Toellner TOE 7610 Amplifier
Für die Bestimmung des E- und G-Moduls wird an der in Kohlefaserschlaufen aufgehängten Probe mittels eines piezoelektrischen Sender- Empfängersystems die Resonanzfrequenz der
Biegeschwingung für die Ermittlung des E-Moduls und die Resonanzfrequenz der Torsionsschwingung für die Bestimmung des G-Moduls gemessen.
Die Resonanzbiegeschwingungen werden in Flachkantrichtung (fk) und Hochkantrichtung (hk) angeregt, so dass mit einer Messung für beide Richtungen der E-Modul bestimmt werden kann.
Durch einen Vergleich des flach- und hochkant ermittelten E-Moduls kann eine eventuell vorhandene Anisotropie oder Textur erkannt werden.
Prüfergebnisse:
Pr-Nr. | m [g] | L [mm] | b [mm] | h [mm] | ρ [g/cm3] | ff [Hz] |  | E [GPa] |  |  | ft [Hz] | G [GPa] | µ [-]
[6 empty] | fk | hk | fk | hk | MW |  |  | fk | hk | MW
ERX1 | 21.348 | 100.08 | 9.082 | 2.994 | 7.844705 | 1587.428 | 4698.493 | 210.6313 | 211.1213 | 210.8763 | 8944.466 | 80.38018 | 0.3102189 | 0.3132669 | 0.3117429
ERX2 | 21.362 | 100.05 | 9.067 | 3.002 | 7.844234 | 1598.747 | 4707.067 | 212.2485 | 212.5041 | 212.3763 | 8901.011 | 79.02479 | 0.3429237 | 0.3445409 | 0.3437323
ERY1 | 21.361 | 100.08 | 9.083 | 2.995 | 7.845997 | 1608.28 | 4755.856 | 216.0933 | 216.5388 | 216.316 | 8936.544 | 80.2236 | 0.3468187 | 0.3495952 | 0.3482069
ERY2 | 21.367 | 100.05 | 9.087 | 2.996 | 7.844479 | 1606.268 | 4753.821 | 215.1109 | 215.7915 | 215.4512 | 8962.771 | 80.64433 | 0.3337012 | 0.3379208 | 0.335811
Messunsicherheit:
Die Messunsicherheit wird nach GUM bestimmt und berücksichtigt die Unsicherheiten bei der Ermittlung der Einzelmesswerte der Eingangsgrößen.
Der resultierende Gesamtfehler für den E- und G-Modul beträgt ±1 % (95 %-Vertrauensbereich) für die Raumtemperaturmessung.
Fachbereich 5.2 Experimentelle und modellbasierte Werkstoffmechanik
Datum: | [6 empty] | Datum:
Prüfleiter: | [6 empty] | Prüfer: